## Tabelle1
EVOLUTION
FIELD TURF
Produktespezifikation EVOLUTION (ISA-Sport geprüft)
EVOLUTION ist das unbestrittene Topprodukt von Fieldturf. Die hochelastische
Monofilament-PE Faser, in Verbindung mit der Kryogen-Quarzsand-Füllung
und den vernähten Kunstrasenbahnen, lässt ein Fussballspiel für höchste Ansprüche zu.
Gruppe | : | Kryogen-Gummi - Sand verfüllt (4. Generation)
Produktionsprozess | : | Getuftet
Anwendung | : | Fussball, Rugby, American Football, Baseball
Faser:
Polhöhe | : | +/- 65mm
Farbe | : | grün 2-farbig, Farbechtheit entsprechend DIN 54004, Schale 7
UV - Beständigkeit entsprechend DIN 53387, > 6000 Std.
Zusammensetzung Faser | : | Polyethylen, UV-stabilisiert, Mattex Monofilament-Faser
Garnfeinheit | : | 14000 dtex
Polgewicht | : | 1'250 g/m2
Faserbreite/-dicke | : | 2mm / 120 Mikron
Faserstruktur | : | Monofil
Stichzahl/m1 | : | 145 (2x6 Fasern/Noppe)
Teilung | : | 6/8
Tufting Methode | : | Straight
Noppenzahl/m2 | : | 8'550/m2 (2x6 Faser/Noppe)
Faserzahl/m2 | : | 103'000
Tufttuch:
Tufttuch | : | 100% Gewebe Polypropylen mit Nie- Gewebe Polyester
und Polyamide, Haut. > 160 gr/m2
| : | Totales Backing-Gewicht > 1'200 gr/m2
| : | Totales Teppich-Gewicht > 2'425 gr/m2
Bahnenverbindung | : | Maschinell vernäht
Einfüllung:
Einfüllsand | : | Mehrfach gewaschen, feuergetrocknet (geglüht) und
abgesiebt in Fraktion (0.5-1.05mm), nach Prüfbericht
ISA - Sport. '+/- 32 kg/m2
Gummi | : | Kryogen gemahlener SBR-Gummi von LKW-Reifen, nylon-
und stahlfrei, nach Prüfbericht ISA-Sport '+/- 11 kg/m2
| : | Einfüllung und Kryogen gemahlener SBR-Kryogen Gummi
sind patentiert.
Sporttechnische Eigenschaften:
|  | Evolution | Norm
Energierückgabe | : | 47% | 20 - 50 %
Aufprallabsorption | : | 61% | 55 - 70 %
Ballroll | : | 8m | 6-12m
Verformung vertikal | : | 9.9mm | 8-15mm